## 标注表
sample_id | created_at | operator_id | source | thickness_mm | glass_type | quality_mode | x0_95_nm | iso_t_pct | ccp_value | ccp_is_calibrated | stress_image_path | stress_image_sha256 | condition_note | baseline_zone_temps_c | baseline_zone_roles | baseline_temp_upper_c | baseline_temp_lower_c | baseline_convection_speed | baseline_convection_ratio_upper_lower | baseline_oscillation_speed | baseline_oscillation_amplitude | baseline_heating_duration_s | final_zone_temps_c | final_zone_roles | final_temp_upper_c | final_temp_lower_c | final_convection_speed | final_convection_ratio_upper_lower | final_oscillation_speed | final_oscillation_amplitude | final_heating_duration_s | expert_quality_grade | rationale | cause_tag | is_ground_truth | repeat_group_id | measured_quality_grade | measured_energy_kwh
示例-说明行(勿删) | 勿动｜时间 | 勿动｜工号 | 勿动｜产线/班次 | 勿动｜厚度mm | 勿动｜品类 | 勿动｜质量模式 | 勿动｜X0.95(nm) | 勿动｜IsoT% | 勿动｜CCP | 勿动｜CCP已标定 | 勿动｜应力斑图路径 | 勿动｜图像哈希 | 勿动｜工况备注 | 勿动｜基准分区温度℃ | 勿动｜基准分区角色 | 勿动｜基准上炉温℃ | 勿动｜基准下炉温℃ | 勿动｜基准对流风速 | 勿动｜基准对流配比 | 勿动｜基准摆动速度 | 勿动｜基准摆动幅度 | 勿动｜基准加热时长s | ★填这里｜最终分区温度℃ | ★填这里｜最终分区角色 | ★填这里｜最终上炉温℃ | ★填这里｜最终下炉温℃ | ★填这里｜最终对流风速 | ★填这里｜最终对流配比 | ★填这里｜最终摆动速度 | ★填这里｜最终摆动幅度 | ★填这里｜最终加热时长s | ★填这里｜目测判级A/B/C | ★填这里｜为什么这么调 | ★填这里｜成因标签(未定留空) | 勿动｜是否真值 | 勿动｜重复组号 | 出炉后补｜实测判级 | 出炉后补｜实测能耗kWh
示例-001 | 2026-07-02T09:30 | S01 | line1/早班 | 8 | clear | high_quality | 82 |  |  | FALSE |  |  | 炉温稳定 | 700;705;700 | center;center;edge | 700 | 690 | 1.0 | 1.0 | 1.0 | 1.0 | 220 | 705;708;700 | center;center;edge | 705 | 690 | 1.2 | 1.0 | 1.0 | 1.0 | 235 | A | 边缘偏低，升边缘温+延时 |  | TRUE
示例-002 | 2026-07-02T10:05 | S01 | line1/早班 | 8 | ultra_clear | high_efficiency | 70 |  |  | FALSE |  |  | 换批次首片 | 700;705;700 | center;center;edge | 700 | 690 | 1.0 | 1.0 | 1.0 | 1.0 | 220 | 700;705;700 | center;center;edge | 700 | 690 | 1.0 | 1.0 | 1.0 | 1.0 | 220 | B | 沿用基准即可 |  | TRUE

## 字段字典
字段 | 中文名 | 组 | 含义/单位/允许值 | 谁填
sample_id | 样本号 | A 标识 | 唯一样本号 | 记录员
created_at | 时间 | A 标识 | ISO 时间 2026-07-02T09:30 | 系统
operator_id | 工号 | A 标识 | 老师傅工号（测标签一致性） | 记录员
source | 产线/班次 | A 标识 | 产线/班次 | 记录员
thickness_mm | 厚度mm | B 规格·分桶键 | 厚度 mm | 记录员
glass_type | 品类 | B 规格·分桶键 | 品类 {ultra_clear,clear} | 记录员
quality_mode | 质量模式 | B 规格·分桶键 | 模式 {high_quality,high_efficiency} | 记录员
x0_95_nm | X0.95(nm) | C 输入·状况X | 应力斑 X0.95，nm（可得则填） | 系统
iso_t_pct | IsoT% | C 输入·状况X | IsoT %（暂无→留空/TODO(plant)） | 系统
ccp_value | CCP | C 输入·状况X | CCP（暂无→留空/TODO(plant)） | 系统
ccp_is_calibrated | CCP已标定 | C 输入·状况X | CCP 是否标定 TRUE/FALSE | 系统
stress_image_path | 应力斑图路径 | C 输入·状况X | 应力斑图路径（有则填） | 系统
stress_image_sha256 | 图像哈希 | C 输入·状况X | 图像 sha256（有则填） | 系统
condition_note | 工况备注 | C 输入·状况X | 工况备注（结构化字段待定→先文本） | 记录员
baseline_zone_temps_c | 基准分区温度℃ | D 基准(只读参考) | 基准分区温度 ℃，分号隔 | 系统预填
baseline_zone_roles | 基准分区角色 | D 基准(只读参考) | 基准分区角色，分号隔 {center,edge,...} | 系统预填
baseline_temp_upper_c | 基准上炉温℃ | D 基准(只读参考) | 基准上炉温 ℃ | 系统预填
baseline_temp_lower_c | 基准下炉温℃ | D 基准(只读参考) | 基准下炉温 ℃ | 系统预填
baseline_convection_speed | 基准对流风速 | D 基准(只读参考) | 基准对流风速 | 系统预填
baseline_convection_ratio_upper_lower | 基准对流配比 | D 基准(只读参考) | 基准上下对流配比 | 系统预填
baseline_oscillation_speed | 基准摆动速度 | D 基准(只读参考) | 基准摆动速度 | 系统预填
baseline_oscillation_amplitude | 基准摆动幅度 | D 基准(只读参考) | 基准摆动幅度 | 系统预填
baseline_heating_duration_s | 基准加热时长s | D 基准(只读参考) | 基准加热时长 s | 系统预填
final_zone_temps_c | 最终分区温度℃ | E 老师傅最终参数 | 最终分区温度 ℃，分号隔（预填=基准，改需动的） | 老师傅
final_zone_roles | 最终分区角色 | E 老师傅最终参数 | 最终分区角色，分号隔（与温度等长） | 老师傅
final_temp_upper_c | 最终上炉温℃ | E 老师傅最终参数 | 最终上炉温 ℃ | 老师傅
final_temp_lower_c | 最终下炉温℃ | E 老师傅最终参数 | 最终下炉温 ℃ | 老师傅
final_convection_speed | 最终对流风速 | E 老师傅最终参数 | 最终对流风速 | 老师傅
final_convection_ratio_upper_lower | 最终对流配比 | E 老师傅最终参数 | 最终上下对流配比 | 老师傅
final_oscillation_speed | 最终摆动速度 | E 老师傅最终参数 | 最终摆动速度 | 老师傅
final_oscillation_amplitude | 最终摆动幅度 | E 老师傅最终参数 | 最终摆动幅度 | 老师傅
final_heating_duration_s | 最终加热时长s | E 老师傅最终参数 | 最终加热时长 s | 老师傅
expert_quality_grade | 目测判级A/B/C | F 主观判级 | 老师傅目测判级 {A,B,C}（≠实测） | 老师傅
rationale | 为什么这么调 | G 归因 | 中文理由：为什么这么调 | 老师傅
cause_tag | 成因标签(未定留空) | G 归因 | 成因标签（类目未定→留空） | 老师傅
is_ground_truth | 是否真值 | H 复核·一致性 | 是否专家真值 TRUE/FALSE（默认 TRUE） | 记录员
repeat_group_id | 重复组号 | H 复核·一致性 | 重复标注组号（隔时重标同一情形用同号） | 记录员
measured_quality_grade | 实测判级 | I outcome(出炉后补) | 实测质量判级 {A,B,C}（现在留空） | 后补
measured_energy_kwh | 实测能耗kWh | I outcome(出炉后补) | 实测能耗 kWh（现在留空） | 后补